## ANEXO I Plan de Control
CONTROL DE MATERIALES BÁSICOS
MEZCLA | MATERIAL | ENSAYO | NORMA REF. | Nº DE ENSAYOS POR TIPO DE MEZCLA
BBTM11B | ÁRIDOS PG-3 ART.543 | CPA | UNE 146130 ANEXO D | 1
|  | LOS ANGELES | UNE-EN 1097-2 | 1
| BETÚN PMB 45/80-60 PG-3 ART.212 | INDICE DE PENETRACIÓN | NLT 181-99 | 1
|  | RESIDUO POR DESTILACION DE LAS EMULSIONES BITUMINOSAS | NLT 139-99
|  | PUNTO DE REBLANDECIMIENTO ANILLO BOLA | NLT 125-99
|  | PENETRACION DE MATERIALES BITUMINOSOS | NLT 124-99
AC16surf S | ÁRIDOS PG-3 ART.542 | CPA | UNE 146130 ANEXO D | 1
|  | LOS ANGELES | UNE-EN 1097-2
| BETÚN B 50/70 PG-3 ART.211 | INDICE DE PENETRACIÓN | EN 1426 | 1
PROVINCIA A CORUÑA
CONTROL DE EJECUCIÓN UNIDADES DE OBRA
UNIDAD DE OBRA para: Actuaciones por deterioro estructural MBC | Medición (m2) | TIPO DE MEZCLA | ENSAYO | NORMA REF. | Nº ENSAYOS POR JORNADA
M2 Refuerzo mediante mezcla bituminosa en caliente BBTM11B consistente en el fresado de firme existente por medios mecánicos hasta una profundidad de 3cm, incluso carga y transporte a vertedero autorizado. La posterior aplicación de riego de adherencia con C60B4ADH ( 0,5kg/m2 de dotación mínima ) y finalmente el extendido de 3 cm de mezcla tipo BB TM 11 B incluyendo fabricación, transporte, extendido y compactación incluido betún PMB 45/80-60 con una dotación mínima de 4,75% en peso sobre la mezcla y relación filler-betún 1,0. | 3975 | BB TM 11 B (PG-3, ART. 543) | DOSIFICACIÓN DE LIGANTE | UNE-EN 12697-1 | 1
|  |  | GRANULOMETRIA ARIDOS EXTRAIDOS | UNE-EN 12697-2
|  |  | DENSIDAD APARENTE | UNE-EN 12697-6
|  |  | CONTENIDO DE HUECOS | UNE-EN 12697-8
M2 Fresado y reposición SMA-11 Fresado de firme existente por medios mecánicos hasta una profundidad de 3cm, incluso carga y transporte a vertedero autorizado, transporte, extendido y compactado mediante medios mecánicos de capa de un espesor medio de 3 cm de mezcla en caliente tipo SMA-11, con betún 50/70, fibras de celulosa y árido de Portodemouros. Incluye riego de adherencia con emulsión termoadherente modificada con dotación 0,7 kg/m2. | 22358 | SMA-11 (Art 544 OC 3/2019) | Fabricación de probetas | UNE EN 12697-30 | 1
|  |  | Determinación de la densidad máxima de la mezcla | UNE EN 12697-5
|  |  | DENSIDAD APARENTE | UNE-EN 12697-6
|  |  | cálculo del contenido de huecos de la mezcla | UNE EN 12697-8
|  |  | DOSIFICACIÓN DE LIGANTE | UNE-EN 12697-1
|  |  | GRANULOMETRIA ARIDOS EXTRAIDOS | UNE-EN 12697-2
|  |  | Determinación de la resistencia a las deformaciones plásticas mediante el ensayo de pista de laboratorio | UNE EN 12697-22
|  |  | Determinación de resistencia conservada a tracción indirecta tras inmersión | UNE EN 12697-12
|  |  | Escurrimiento de ligante | UNE EN 12697-18
M2 Refuerzo mediante mezcla bituminosa en caliente consistente en el fresado de firme existente por medios mecánicos hasta una profundidad de 6-8 en cm, incluso carga y transporte a vertedero autorizado. La posterior aplicación de riego de adherencia con C60B4ADH (0,5kg/m2 de dotación mínima ) y finalmente el extendido de 6-8 cm de mezcla tipo AC16surfS incluyendo fabricación, transporte, extendido y compactación incluido betún B 50/70 con una dotación mínima de 4,5% en peso sobre la mezcla y relación filler-betún 1,0. | 58193.3 | AC16surfS (PG-3, ART. 542) | DOSIFICACIÓN DE LIGANTE | UNE-EN 12697-1 | 1 CADA 4 JORNADAS DE TRABAJO (minimo 1)
|  |  | GRANULOMETRIA ARIDOS EXTRAIDOS | UNE-EN 12697-2
|  |  | DENSIDAD APARENTE | UNE-EN 12697-6
|  |  | CONTENIDO DE HUECOS | UNE-EN 12697-8
UNIDAD DE OBRA para: Actuaciones por deterioro superficial | Medición (m2) | TIPO DE MEZCLA | ENSAYO | NORMA REF. | Nº ENSAYOS POR JORNADA
Aplicación de 2 capas de microaglomerado en frío, la primera tipo MICROF 5 inf C60BP5 MIC, con una dotación mínima de 8kg/m2 (excluida el agua total) con árido procedente de la cantera de Portodemouros, emulsión asfáltica tipo C60BP4 MIC y fibra sintética con una longitud entre 6 y 12 mm y una segunda capa tipo MICROF 8 SUP C60BP4 MIC, con una dotación mínima de 11 kg/m2 con árido 0/8 procedente de la cantera de Portodemouros, emulsión asfáltica tipo C60BP4 MIC y fibra sintética con una longitud entre 6 y 12 mm y aditivos (según formula de trabajo) , completamente terminado. | 171180 | MICROF 5 MICROF 8 (Art 540 Orden FOM 2523/2014) | Determinación del contenido de ligante de la mezcla | UNE-EN 12697-1 | 1
|  |  | Determinación de la granulometría de los áridos extraídos | UNE-EN 12697-2
UNIDAD DE OBRA para: Reposición de marcas viales | Medición (ml) |  | ENSAYO | NORMA REF. | Nº ENSAYOS POR JORNADA
Marca Vial reflectante emulsión al agua. Dotación 0,75 kg/m2 pintura y 0,5 kg/m2 microesferas distintos anchos | 24123 |  | Toma de muestra sobre parejas de bandejas para la determinación de la dotacion de microesferas y pintura en marcas viales UNE 135274:2014 | UNE 135274:2014 | 1
Marca vial de ancho variable con pintura blanca termoplástica en caliente y microesferas, realmente pintado, ejecución nocturna | 49782 |  | Toma de muestra sobre parejas de bandejas para la determinación de la dotacion de microesferas y pintura en marcas viales UNE 135274:2014 | UNE 135274:2014 | 1
CONTROL DE EJECUCIÓN UNIDADES DE OBRA TERMINADAS
UNIDAD | REF. PG-3 |  | ENSAYO | NORMA REF. | ENSAYOS
Capas de rodadura | Art 542 Y 543 Orden FOM/252323/2014) |  | coeficiente de deslizamiento longitudinal PTV, con péndulo | UNE EN 13036-4 | A LA SEMANA DE EXTENDIDO CAPA RODADURA 1 cada lote 3500 m2
|  |  | Macrotextura superficial de un pavimento por la técnica volumétrica Círculo de Arena | UNE EN 13036-1
| Medición (ml) |  | ENSAYO | NORMA REF. | ENSAYOS
Marca vial | 73905 |  | Jornada para determinaciones puntuales del coefiente de luminancia (βo Qd) y retrorreflexión RL en marcas viales horizontales UNE EN 1436 | UNE EN 1436 | 1
PROVINCIA PONTEVEDRA
CONTROL DE EJECUCIÓN UNIDADES DE OBRA
UNIDAD DE OBRA para: Actuaciones por deterioro estructural MBC | Medición (m2) | TIPO DE MEZCLA | ENSAYO | NORMA REF. | Nº ENSAYOS POR JORNADA
M2 Refuerzo mediante mezcla bituminosa en caliente BBTM11B consistente en el fresado de firme existente por medios mecánicos hasta una profundidad de 3cm, incluso carga y transporte a vertedero autorizado. La posterior aplicación de riego de adherencia con C60B4ADH ( 0,5kg/m2 de dotación mínima ) y finalmente el extendido de 3 cm de mezcla tipo BB TM 11 B incluyendo fabricación, transporte, extendido y compactación incluido betún PMB 45/80-60 con una dotación mínima de 4,75% en peso sobre la mezcla y relación filler-betún 1,0. | 3753 | BB TM 11 B (PG-3, ART. 543) | DOSIFICACIÓN DE LIGANTE | UNE-EN 12697-1 | 1
|  |  | GRANULOMETRIA ARIDOS EXTRAIDOS | UNE-EN 12697-2
|  |  | DENSIDAD APARENTE | UNE-EN 12697-6
|  |  | CONTENIDO DE HUECOS | UNE-EN 12697-8
M2 Refuerzo mediante mezcla bituminosa en caliente consistente en el fresado de firme existente por medios mecánicos hasta una profundidad de 6-8 en cm, incluso carga y transporte a vertedero autorizado. La posterior aplicación de riego de adherencia con C60B4ADH (0,5kg/m2 de dotación mínima ) y finalmente el extendido de 6-8 cm de mezcla tipo AC16surfS incluyendo fabricación, transporte, extendido y compactación incluido betún B 50/70 con una dotación mínima de 4,5% en peso sobre la mezcla y relación filler-betún 1,0. | 10600 | AC16surfS (PG-3, ART. 542) | DOSIFICACIÓN DE LIGANTE | UNE-EN 12697-1 | 1 CADA 4 JORNADAS DE TRABAJO (minimo 1)
|  |  | GRANULOMETRIA ARIDOS EXTRAIDOS | UNE-EN 12697-2
|  |  | DENSIDAD APARENTE | UNE-EN 12697-6
|  |  | CONTENIDO DE HUECOS | UNE-EN 12697-8
UNIDAD DE OBRA para: Reposición de marcas viales | Medición (ml) |  | ENSAYO | NORMA REF. | Nº ENSAYOS POR JORNADA
Marca Vial reflectante emulsión al agua. Dotación 0,75 kg/m2 pintura y 0,5 kg/m2 microesferas distintos anchos | 11535 |  | Toma de muestra sobre parejas de bandejas para la determinación de la dotacion de microesferas y pintura en marcas viales UNE 135274:2014 | UNE 135274:2014 | 1
Marca vial de ancho variable con pintura blanca termoplástica en caliente y microesferas, realmente pintado, ejecución nocturna | 64078 |  | Toma de muestra sobre parejas de bandejas para la determinación de la dotacion de microesferas y pintura en marcas viales UNE 135274:2014 | UNE 135274:2014 | 1
CONTROL DE EJECUCIÓN UNIDADES DE OBRA TERMINADAS
UNIDAD | REF. PG-3 |  | ENSAYO | NORMA REF. | ENSAYOS
Capas de rodadura | Art 542 Y 543 Orden FOM/252323/2014) |  | coeficiente de deslizamiento longitudinal PTV, con péndulo | UNE EN 13036-4 | A LA SEMANA DE EXTENDIDO CAPA RODADURA 1 cada lote 3500 m2
|  |  | Macrotextura superficial de un pavimento por la técnica volumétrica Círculo de Arena | UNE EN 13036-1
| Medición (ml) |  | ENSAYO | NORMA REF. | ENSAYOS
Marca vial | 75613 |  | Jornada para determinaciones puntuales del coefiente de luminancia (βo Qd) y retrorreflexión RL en marcas viales horizontales UNE EN 1436 | UNE EN 1436 | 1

## ANEXO II_present ofertas
ANEXO II MODELO DE PRESENTACION DE OFERTAS
|  | Medición | Precio Unitario | IMPORTE
Control y vigilancia de las obras |  | mes
|  |  | SUBTOTAL 1 | 0
CONTROL DE MATERIALES BÁSICOS
ENSAYO | NORMA REF. | MEDICIÓN | Precio Unitario | IMPORTE
CPA | UNE 146130 ANEXO D | 1
LOS ANGELES | UNE-EN 1097-2 | 1
INDICE DE PENETRACIÓN | NLT 181-99 | 1
RESIDUO POR DESTILACION DE LAS EMULSIONES BITUMINOSAS | NLT 139-99
PUNTO DE REBLANDECIMIENTO ANILLO BOLA | NLT 125-99
PENETRACION DE MATERIALES BITUMINOSOS | NLT 124-99
|  |  | SUBTOTAL 2 | 0
PROVINCIA A CORUÑA
CONTROL DE EJECUCIÓN UNIDADES DE OBRA
UNIDAD DE OBRA para: Actuaciones por deterioro estructural MBC
TIPO DE MEZCLA BB TM 11 B (PG-3, ART. 543)
ENSAYO | NORMA REF. | MEDICIÓN | Precio Unitario | IMPORTE
DOSIFICACIÓN DE LIGANTE | UNE-EN 12697-1 | 4
GRANULOMETRIA ARIDOS EXTRAIDOS | UNE-EN 12697-2 | 4
DENSIDAD APARENTE | UNE-EN 12697-6 | 4
CONTENIDO DE HUECOS | UNE-EN 12697-8 | 4
TIPO DE MEZCLA SMA-11 (Art 544 OC 3/2019)
ENSAYO | NORMA REF. | MEDICIÓN | Precio Unitario | IMPORTE
Fabricación de probetas | UNE EN 12697-30 | 20
Determinación de la densidad máxima de la mezcla | UNE EN 12697-5 | 20
DENSIDAD APARENTE | UNE-EN 12697-6 | 20
cálculo del contenido de huecos de la mezcla | UNE EN 12697-8 | 20
DOSIFICACIÓN DE LIGANTE | UNE-EN 12697-1 | 20
GRANULOMETRIA ARIDOS EXTRAIDOS | UNE-EN 12697-2 | 20
Determinación de la resistencia a las deformaciones plásticas mediante el ensayo de pista de laboratorio | UNE EN 12697-22 | 20
Determinación de resistencia conservada a tracción indirecta tras inmersión | UNE EN 12697-12 | 20
Escurrimiento de ligante | UNE EN 12697-18 | 20
TIPO DE MEZCLA AC16surfS (PG-3, ART. 542)
ENSAYO | NORMA REF. | MEDICIÓN | Precio Unitario | IMPORTE
DOSIFICACIÓN DE LIGANTE | UNE-EN 12697-1 | 13
GRANULOMETRIA ARIDOS EXTRAIDOS | UNE-EN 12697-2 | 13
DENSIDAD APARENTE | UNE-EN 12697-6 | 13
CONTENIDO DE HUECOS | UNE-EN 12697-8 | 13
UNIDAD DE OBRA para: Actuaciones por deterioro superficial
TIPO DE MEZCLA MICROF 5 MICROF 8 (Art 540 Orden FOM 2523/2014)
ENSAYO | NORMA REF. | MEDICIÓN | Precio Unitario | IMPORTE
Determinación del contenido de ligante de la mezcla | UNE-EN 12697-1 | 28
Determinación de la granulometría de los áridos extraídos | UNE-EN 12697-2 | 28
UNIDAD DE OBRA para: Reposición de marcas viales
ENSAYO | NORMA REF. | MEDICIÓN | Precio Unitario | IMPORTE
Toma de muestra sobre parejas de bandejas para la determinación de la dotacion de microesferas y pintura en marcas viales UNE 135274:2014 [EMULSIÓN AL AGUA] | UNE 135274:2014 | 4
Toma de muestra sobre parejas de bandejas para la determinación de la dotacion de microesferas y pintura en marcas viales UNE 135274:2014 [TERMOPLASTICA] | UNE 135274:2014 | 8
CONTROL DE EJECUCIÓN UNIDADES DE OBRA TERMINADAS
Capas de rodadura
ENSAYO | NORMA REF. | MEDICIÓN | Precio Unitario | IMPORTE
coeficiente de deslizamiento longitudinal PTV, con péndulo | UNE EN 13036-4 | 74
Macrotextura superficial de un pavimento por la técnica volumétrica Círculo de Arena | UNE EN 13036-1 | 74
Marca Vial
ENSAYO | NORMA REF. | MEDICIÓN | Precio Unitario | IMPORTE
Jornada para determinaciones puntuales del coefiente de luminancia (βo Qd) y retrorreflexión RL en marcas viales horizontales UNE EN 1436 | UNE EN 1436 | 1
|  |  | SUBTOTAL 3 | 0
PROVINCIA PONTEVEDRA
CONTROL DE EJECUCIÓN UNIDADES DE OBRA
UNIDAD DE OBRA para: Actuaciones por deterioro estructural MBC
TIPO DE MEZCLA BB TM 11 B (PG-3, ART. 543)
ENSAYO | NORMA REF. | MEDICIÓN | Precio Unitario | IMPORTE
DOSIFICACIÓN DE LIGANTE | UNE-EN 12697-1 | 5
GRANULOMETRIA ARIDOS EXTRAIDOS | UNE-EN 12697-2 | 5
DENSIDAD APARENTE | UNE-EN 12697-6 | 5
CONTENIDO DE HUECOS | UNE-EN 12697-8 | 5
TIPO DE MEZCLA AC16surfS (PG-3, ART. 542)
ENSAYO | NORMA REF. | MEDICIÓN | Precio Unitario | IMPORTE
DOSIFICACIÓN DE LIGANTE | UNE-EN 12697-1 | 3
GRANULOMETRIA ARIDOS EXTRAIDOS | UNE-EN 12697-2 | 3
DENSIDAD APARENTE | UNE-EN 12697-6 | 3
CONTENIDO DE HUECOS | UNE-EN 12697-8 | 3
UNIDAD DE OBRA para: Reposición de marcas viales
ENSAYO | NORMA REF. | MEDICIÓN | Precio Unitario | IMPORTE
Toma de muestra sobre parejas de bandejas para la determinación de la dotacion de microesferas y pintura en marcas viales UNE 135274:2014 [EMULSIÓN AL AGUA] | UNE 135274:2014 | 2
Toma de muestra sobre parejas de bandejas para la determinación de la dotacion de microesferas y pintura en marcas viales UNE 135274:2014 [TERMOPLASTICA] | UNE 135274:2014 | 10
CONTROL DE EJECUCIÓN UNIDADES DE OBRA TERMINADAS
Capas de rodadura
ENSAYO | NORMA REF. | MEDICIÓN | Precio Unitario | IMPORTE
coeficiente de deslizamiento longitudinal PTV, con péndulo | UNE EN 13036-4 | 5
Macrotextura superficial de un pavimento por la técnica volumétrica Círculo de Arena | UNE EN 13036-1 | 5
Marca Vial
ENSAYO | NORMA REF. | MEDICIÓN | Precio Unitario | IMPORTE
Jornada para determinaciones puntuales del coefiente de luminancia (βo Qd) y retrorreflexión RL en marcas viales horizontales UNE EN 1436 | UNE EN 1436 | 1
|  |  | SUBTOTAL 4 | 0
TOTAL
TOTAL (con IVA) 21%
Fecha y sello/ firma empresa: